## 2XLPE-2LB-25°ESP
[7 empty] | Código: | EVA-FT-IN-001
[7 empty] | Versión: | 01
[7 empty] | Emisión: | 2023-01-04
[7 empty] | Página: | 1 de 1
2XLPE-2LB-25º
Espuma crosslink de doble expasión en base polietileno de baja densidad y EVA
Propiedad Física |  | Valor |  | Tolerancia |  | Unidad | Método
Dureza |  | 25º | (26° C) | +/- 8° |  | Shore C | EVA-IT-LAB-05
Densidad |  | 2 |  | +/- 0.5 |  | lb/ft3 | ASTM D3575
Tensión |  | 2.19 |  | MIN |  | kg/cm2 | ASTM D3575
Desgarre |  | 1.35 |  | MIN |  | kg/cm | ASTM D3575
Elongación |  | 183 |  | +/- 15 |  | % | ASTM D3575
Encogimiento |  | 3.29 |  | MAX |  | % | ASTM D3575
Set de compresión |  | 15 |  | MAX |  | % | EVA-IT-LAB-01
Contracción |  | 3 | 70° C | MAX |  | % | EVA-IT-LAB-11
Dilatación |  | 3 | 5° C | MAX |  | % | EVA-IT-LAB-11
Flamabilidad |  | 100 |  | MAX |  | mm/min | TL1010
Medidas Disponibles
| Molde | Textura | Espesor | Unidad | Ancho | Unidad | Largo | Unidad
Opción 1 | 201-30T/111 | Liso | 100 | Milímetros | 1.5 | Metros | 2.5 | Metros
Opción 2 | 201-30T/111 | Liso | 100 | Milímetros | 1.28 | Metros | 2.5 | Metros
Opción 3
Opción 4
Opción 5
Opción 6
Tolerancias de Espesor: |  | 76 - 100 mm +/-2 mm |  |  | 26 - 50 mm +/-1 mm |  | 2 - 14 mm+/- 0.03 mm
|  | 51 - 75 +/-1.5 mm |  |  | 15 - 25 mm +/-0.05 mm
Tolerancia de largo y ancho: |  | La tolerancia es de +/- 5 cm.
Atributos Químicos
Directiva RoHS (EU) 2015/863 Modifica anexo ll de la Directiva 2011/65/EU | [6 empty] | Aprobado: el valor medido está dentro del límite de aceptación
Atributos Visuales
La Espuma Crosslinked de Polietileno y EVA es un material reticulado que pasa por un proceso intenso de expansión. En el cual es muy común tener algunos defectos en la lámina o rollo, tales como Pinhole, Burbuja, o capote. Sin embargo la lámina debe de tener un aprovechamiento de al menos un 95%. Nota: Se recomienda cortar el material a una temperatura entre 20° y 30°.
Evacolors Industrial S.A. de C.V. Carr. San Francisco - León N° 3304 Int. 7 Col. Buena Vista C.P. 36340, San Francisco del Rincón, Guanajuato.
Numero de modificación | Razón de modificación de contenido |  |  |  |  | Fecha de modificación
1 | Corrección de ortografía |  |  |  |  | 2025-06-04
2 | Se agregó la propiedad física de contracción y dilatación |  |  |  |  | 2025-06-24
3 | Corrección de densidad y modificacion en contracción y dilatación |  |  |  |  | 2025-07-09
4 | Corrección del metodo de contracción y dilatación |  |  |  |  | 2025-07-14
5 | Corrección del nombre del molde |  |  |  |  | 2025-07-15
6 | Se agrage medida con spacer y se cambian tolerancias en el espesor. |  |  |  |  | 2025-08-13

## 2XLPE-2LB-25°ENG
[7 empty] | Code: | EVA-FT-IN-001
[7 empty] | Version: | 01
[7 empty] | Issue: | 2023-01-04
[7 empty] | Page: | 1 of 1
2XLPE-2LB-25º
Double Stage LDPE and EVA Crosslink Foam
Property |  | Specification |  | Tolerance |  | Unit | Method
Hardness |  | 25º | (79°F) | +/- 8° |  | Shore C | EVA-IT-LAB-05
Density |  | 2 |  | +/- 0.5 |  | lb/ft3 | ASTM D3575
Tensile Strength |  | 31.149027 |  | MIN |  | lb/in2 | ASTM D3575
Tear Strength |  | 7.55649 |  | MIN |  | lb/in | ASTM D3575
Elongation |  | 183 |  | +/- 15 |  | % | ASTM D3575
Shrinkage |  | 3.29 |  | MAX |  | % | ASTM D3575
Compression set |  | 15 |  | MAX |  | % | EVA-IT-LAB-01
Contraction |  | 3 | 158° F | MAX |  | % | EVA-IT-LAB-11
Dilation |  | 3 | 41° F | MAX |  | % | EVA-IT-LAB-11
Flammability |  | 100 |  | MAX |  | mm/min | TL1010
Available Sizes
| Mold | Texture | Thickness | Unit | Width | Unit | Length | Unit
Option 1 | 201-30T/111 | N/A | 3.937 | Inches | 59.055 | Inches | 98.425 | Inches
Option 2 | 201-30T/111 | N/A | 3.937 | Inches | 50.393 | Inches | 98.425 | Inches
Option 3
Option 4
Option 5
Option 6
Thickness Tolerances: |  | 3.01 - 3.94 inches +/- 0.079 inches |  |  | 1.01 - 2 inches +/- 0.039 inches |  | 0.079 - 0.55 inches +/- 0.03 inches
|  | 2.01 - 3 inches +/-1.5 inches |  |  | 0.551 - 1 inches +/-0.05 inches
Width and Length Tolerances: |  | +/- 0.79 inches.
Chemical Attributes
RoHS Directive (EU) 2015/863 Amending Annex II to Directive 2011/65/EU | [6 empty] | Pass - the measured value is within the acceptance limit.
Visual Attributes
EVA and LDPE Crosslinked foam is a material that goes through an intense expansion process. In which it is very common to have some defects in the material, such as pinhole, bubble marks or skin marks. However, the bun must have a yield of at least 95%. Note: It´s recommended to cut the material at a temperature between 68°F to 86°F.
Evacolors Industrial S.A. de C.V. Carr. San Francisco - León N° 3304 Int. 7 Col. Buena Vista C.P. 36340, San Francisco del Rincón, Guanajuato. México